## Berechnung
Überschlägige Berechnung der Entformungskräfte bei Spritzgussformen zur Auslegung von Klinkenzügen
Eingaben |  |  | 2026-09-03
Umfang 2 x L +2 x B oder Ø x PI | 900 | [mm] | Projektname:
Zughöhe h | 100 | [mm]
Mantelfläche A | 90000 | [mm²]
Kommentar
Material | PP | Mat. wählen | - | [σ Material] min. | [σ Material] max.
Entformungsspannung [σ Material] | 0.5 | [N/mm²] | Enformungsspannung [N/mm²] (Ø Wert) | 0.3 | 0.7
Sicherheitsfaktor | 1.2 | [S]
Entformungsschräge [°] | 5° | 0,5 ° | empfohlene Entformungsschräge in [°]
Kraftreduktionsfaktor durch Schräge [K] | 0.3
Berechnete Enformungskraft gesamt [N] | 16.2 | [kN] | F gesamt = A * σ Material * S * K Schräge
Zusatzkräfte durch Einflussfaktoren | 20 | [kN]
Geamtkraft [kN] | 36.2 | [kN]
Anzahl Klinkenzüge | 2
Breite
Formplattengröße [mm] | 246 | [mm]
Erforderliche Kraft pro Klinkenzug | 18.1 | [kN]
| STRACK Norm | Zugkraft | Veriegelungskraft
Klinkenzugempfehlung Mindestgröße | Z41-075-L-VZ | max. 50 kN | max. 22 kN
Die Berechnungstabelle unterstützt den Anwender bei der überschlägigen Ermittlung der zu erwartenden Entformungskräfte und der Auswahl eines geeigneten Klinkenzuges. Aufgrund der Vielzahl an Einflussfaktoren können die tatsächlichen Werte von den berechneten Ergebnissen abweichen. Die Angaben stellen daher lediglich eine unverbindliche Empfehlung dar. STRACK übernimmt keine Gewähr für die Richtigkeit der Ergebnisse. Die abschließende Auslegung und Prüfung der Anwendung obliegt dem Anwender.
In der Berechnung sind zusätzliche Kräfte nicht berücksichtigt. Bitte "Zusatzkräfte durch Einflussfaktoren" in [kN] eintragen Krafterhöhende Einflusssfaktoren: - Hinterschneidung durch Schieber freistellen. - Rastnasen - Vakuum ziehen (Bauteilhinterlüftung vorsehen) - Entformungstemperatur - Oberflächenrauheit der Spritzteile - leicht klebend - Entfomungs Temperatur - keine Trennmittel - Kernzug - Schieber - Gewindeauschraubung

## Kunststoffwerte (hidden)
Werkstoff | Enformungsspannung N/mm² (Ø Wert) | Enformungsspannung N/mm² (Min.Wert) | Enformungsspannung N/mm² (Max.Wert) | Empf. Mindest- entformungsschräge [°] | Kommentar
PP | 0.5 | 0.3 | 0.7 | 0.5 | -
PE | 0.5 | 0.3 | 0.7 | 0.5 | -
PS | 0.5 | 0.4 | 0.8 | 1 | -
ABS | 0.9 | 0.6 | 1.2 | 1 | -
PC | 1 | 0.8 | 1.5 | 1 | -
PA6 | 1 | 0.7 | 1.3 | 1.5 | -
PA6 GF30 | 1.1 | 0.8 | 1.6 | 2 | -
POM | 0.7 | 0.5 | 1 | 0.5 | -
TPE 70–80 Shore A | 0.7 | 0.3 | 0.6 | 1 | Günstig (gut entformbar, polierte Oberfläche, Trennmittel, moderate Temperatur) | 1-2
TPE 50–80 Shore A | 0.8 | 0.6 | 1 | 2 | Normalfall (übliche Oberflächen, keine extreme Haftung) | 2-3
TPE 30–60 Shore A | 1.5 | 1 | 1.8 | 3 | Ungünstig (leicht klebend, hohe Temperatur, raue/strukturierte Oberfläche, keine Trennmittel) | 3-5
Silikon (LSR/HTV) günstig | 0.7 | 0.5 | 1 | 1 | Günstig (poliert, gute Entlüftung, niedrige Temperatur) | 1-2
Silikon (LSR/HTV) Normalfall | 1.5 | 1 | 2 | 2 | Normalfall (übliche Werkzeugoberflächen, leichte Struktur, warme Entformung) | 2-3
Silikon (LSR/HTV) ungünstig | 2.5 | 2 | 3 | 3 | Ungünstig (stark klebend, hohe Temperatur, matte/raue Oberfläche, tiefe Kerne) | 3-5
Silikon (LSR/HTV) Extremfall | 3.5 | 3 | 4 | 5 | Extremfall (dünnwandige Geometrien, starke Unterzüge, hohe Kompression) | >5

## Entformungsschräge (hidden)
Entformungsschräge | Wirkung auf Enformungskraft | Faktor | Material | Minimaler Entformungswinkel | Empfohlener Entformungswinkel | Entformungs-schräge | Anwendung | Beschreibung
0° | 100 % (Referenz) | 1 | Polycarbonat (PC) | 1.5 Grad | 2 Grad | 0.5 Grad | Glatte Oberflächen und kleine Teile | Geeignet für Teile ohne Struktur und für Materialien mit geringer Schrumpfung
0,5° | ~80–85 % | 0.85 | Acryl (PMMA) | 1 Grad | 2 Grad | 1 Grad | Standardteile | Allzweck-Entwurf für Spritzguss. Folgt dem allgemeinen Prinzip: 1 Grad Entwurf pro Zoll Kavitätstiefe.
1° | ~65–70 % | 0.7 | Kunststoffbälle | 0 Grad | 1 Grad | 2 Grad | Teile mit mäßiger Textur und tiefen Hohlräumen | Geeignet für die meisten Thermoplaste
1,5° | ~55–65 % | 0.65 | Polypropylen (PP) | 1 Grad | 2 Grad | 3 Grad | Für raue Texturen | Erforderlich, um Oberflächenschäden am Teil zu verhindern und das Auswerfen zu erleichtern.
2° | ~45–55 % | 0.55 | ABS | 0.5 Grad | 1 Grad | 5 Grad oder höher | Tiefe Hohlräume | Wird bei komplexen Designs verwendet, um ein reibungsloses Entformen zu gewährleisten.
3° | ~30–40 % | 0.4 | Acetal (POM) | 0.5 Grad | 1.5 Grad
5° | ~25–30 % | 0.3 | Polyethylen | 0.5 Grad | 1.5 Grad
|  |  | PVC | 0.5 Grad | 1.5 Grad

## Klinkenzüge nach Formgröße (hidden)
Formgröße | Klinkenzug
Breite | Typ | Zugkraft [kN] | Verrieglungskraft [kN] | Z41 Breite | STRACK Standard ALT
96 | Z41-050-L-VZ | 30 | 10 | 50 | Z4-1 | Z4-11 | Z4-12
126 | Z41-050-L-VZ | 30 | 10 | 50 | Z4-1 | Z4-11 | Z4-12
156 | Z41-050-L-VZ | 30 | 10 | 50 | Z4-1 | Z4-11 | Z4-12
196 | Z41-050-L-VZ | 30 | 10 | 50 | Z4-1 | Z4-11 | Z4-12
216 | Z41-075-L-VZ | 50 | 22 | 75 | Z4-15 | Z4-16 | Z4-17
246 | Z41-075-L-VZ | 50 | 22 | 75 | Z4-15 | Z4-16 | Z4-17
296 | Z41-075-L-VZ | 50 | 22 | 75 | Z4-15 | Z4-16 | Z4-17
316 | Z41-090-L-VZ | 90 | 30 | 90 | Z4-2 | Z4-21 | Z4-22
346 | Z41-090-L-VZ | 90 | 30 | 90 | Z4-2 | Z4-21 | Z4-22
396 | Z41-090-L-VZ | 90 | 30 | 90 | Z4-2 | Z4-21 | Z4-22
446 | Z41-090-L-VZ | 90 | 30 | 90 | Z4-2 | Z4-21 | Z4-22
496 | Z41-090-L-VZ | 90 | 30 | 90 | Z4-2 | Z4-21 | Z4-22
546 | Z41-090-L-VZ | 90 | 30 | 90 | Z4-2 | Z4-21 | Z4-22
596 | Z41-125-L-VZ-auf Anfrage | 110 | 60 | 125 | Z4-30
646 | Z41-125-L-VZ-auf Anfrage | 110 | 60 | 125 | Z4-30
696 | Z41-125-L-VZ-auf Anfrage | 110 | 60 | 125 | Z4-30
746 | Z41-125-L-VZ-auf Anfrage | 110 | 60 | 125 | Z4-30
796 | Z41-125-L-VZ-auf Anfrage | 110 | 60 | 125 | Z4-30
896 | Z41-125-L-VZ-auf Anfrage | 110 | 60 | 125 | Z4-30
996 | Z41-175-L-VZ-auf Anfrage | 140 | 100 | 175 | Z4-40
1096 | Z41-175-L-VZ-auf Anfrage | 140 | 100 | 175 | Z4-40
1196 | Z41-175-L-VZ-auf Anfrage | 140 | 100 | 175 | Z4-40
1296 | Z41-175-L-VZ-auf Anfrage | 140 | 100 | 175 | Z4-40
1396 | Z41-175-L-VZ-auf Anfrage | 140 | 100 | 175 | Z4-40
1496 | Z41-175-L-VZ-auf Anfrage | 140 | 100 | 175 | Z4-40